## Tính phối liệu
THIẾT KẾ PHÂN XƯỞNG LÒ NUNG CLINKER SẢN XUẤT PCB40
I. TÍNH PHỐI LIỆU
1. Một số ký hiệu và quy ước
Bảng 1.1: Ký hiệu
| Hợp chất |  | SiO2 | Al2O3 | Fe2O3 | CaO | MgO | R2O | SO3 | Chất khác | Mất khi nung
| Kí hiệu |  | S | A | F | C | M | R | SO3 | CK | MKN
Hệ số bão hòa vôi:
Môđun alumin:
Môđun silicat:
Chọn các hệ số, môđun:
Thành phần các khoáng chính được giới hạn như sau:
C3S+C2S = 75÷82%
C3A+C4AF = 18÷25%
C2S+C3S+C3A+C4AF = 95÷97%
LFS = 85÷95
MA = 1÷3
MS = 1.7÷3.5
Chọn:
| LFS = | 95
| MA = | 1.6
| MS = | 2.4
2. Chọn nguyên liệu - Cấu tử điều chỉnh - Nhiên liệu.
Nguyên liệu chính để sản xuất clinker xi măng Portland bao gồm: đá vôi, đất sét
Bảng 2.1: Thành phần hóa học của nguyên liệu chính
| Nguyên liệu |  | S | A | F | C | M | R | SO3 | CK | MKN | ∑
| Đá vôi |  | 2.95 | 0.94 | 0.44 | 52.69 | 0.75 | 0.07 | 0.01 | 0.95 | 41.26 | 100.06
| Đất sét |  | 59.94 | 15.75 | 6.84 | 4.2 | 0.85 | 1.81 | 1.03 | 1.21 | 8.46 | 100.09
| Hệ số chuyển đổi: |  |  | Đá vôi: | K1= | 0.9994004
|  |  |  | Đất sét | K2= | 0.9991008
Bảng 2.2: Thành phần hóa học của nguyên liệu chính quy về 100%
| Nguyên liệu |  | S | A | F | C | M | R | SO3 | CK | MKN | ∑
| Đá vôi |  | 2.948231 | 0.9394363 | 0.4397362 | 52.6584 | 0.7495503 | 0.06995803 | 0.009994004 | 0.9494303 | 41.23526 | 100
| Đất sét |  | 59.8861 | 15.73584 | 6.83385 | 4.196223 | 0.8492357 | 1.808372 | 1.029074 | 1.208912 | 8.452393 | 100
Ta có
|  |  | MAđs= | 2.302632 | 1.4-1.7
|  |  | MSđs= | 2.653386 | 2.2-2.7
Ta phải dùng nguyên liệu tăng Fe2O3 và SiO2 để điều chỉnh MA, MS của đất sét:
Bảng 2.3: Thành phần hóa của nguyên liệu điều chỉnh
| Nguyên liệu |  | S | A | F | C | M | R | SO3 | CK | MKN | ∑
| Quặng sắt |  | 20.71 | 11.36 | 53.41 | 2.52 | 1.45 | 0 | 0 | 2.31 | 8.2 | 99.96
| Đá cao Silic |  | 84.06 | 6.65 | 1.55 | 1.71 | 1.18 | 0 | 0 | 1.92 | 2.68 | 99.75
| Hệ số chuyển đổi: |  |  | Quặng sắt |  | K3= | 1.0004
|  |  |  | Đá cao silic |  | K4= | 1.002506
Bảng 2.4: Thành phần hóa của nguyên liệu điều chỉnh quy về 100%
| Nguyên liệu |  | S | A | F | C | M | R | SO3 | CK | MKN | ∑
| Quặng sắt |  | 20.71829 | 11.36455 | 53.43137 | 2.521008 | 1.45058 | 0 | 0 | 2.310924 | 8.203281 | 100
| Đá cao Silic |  | 84.27068 | 6.666667 | 1.553885 | 1.714286 | 1.182957 | 0 | 0 | 1.924812 | 2.686717 | 100
Bảng 2.5: Thành phần hóa học của nguyên liệu đầu
| Nguyên liệu |  | S | A | F | C | M | R | SO3 | CK | MKN | ∑
| Đá vôi |  | 2.948231 | 0.9394363 | 0.4397362 | 52.6584 | 0.7495503 | 0.06995803 | 0.009994004 | 0.9494303 | 41.23526 | 100
| Đất sét |  | 59.8861 | 15.73584 | 6.83385 | 4.196223 | 0.8492357 | 1.808372 | 1.029074 | 1.208912 | 8.452393 | 100
| Quặng sắt |  | 20.71829 | 11.36455 | 53.43137 | 2.521008 | 1.45058 | 0 | 0 | 2.310924 | 8.203281 | 100
| Đá cao Silic |  | 84.27068 | 6.666667 | 1.553885 | 1.714286 | 1.182957 | 0 | 0 | 1.924812 | 2.686717 | 100
Bảng 2.1: Thành phần hóa học của nguyên liệu đầu đã nung
| Nguyên liệu |  | S | A | F | C | M | R | SO3 | CK | MKN | ∑
| Đá vôi |  | 5.017007 | 1.598639 | 0.7482993 | 89.60884 | 1.27551 | 0.1190476 | 0.0170068 | 1.615646 | 0 | 100
| Đất sét |  | 65.41526 | 17.18869 | 7.464804 | 4.583652 | 0.9276438 | 1.975336 | 1.124086 | 1.320528 | 0 | 100
| Quặng sắt |  | 22.56975 | 12.38012 | 58.20619 | 2.746295 | 1.580209 | 0 | 0 | 2.517437 | 0 | 100
| Đá cao Silic |  | 86.5973 | 6.850726 | 1.596786 | 1.761615 | 1.215618 | 0 | 0 | 1.977954 | 0 | 100
Lập và giải hệ phương trình:
Gọi xi (i = 1÷4) là phần trăm các cấu tử: Đá vôi, đất sét, quặng sắt, đá cao Silic.
Phương trình 1: Từ hệ số bão hòa vôi.
[8 empty] | LSF = | 95
|  | <=> | ∑[LSF(2.8*Sik+1.18*Aik+0.65*Fik)-100*Cik]*xi = 0
Trong đó: Cik, Sik, Aik, Fik: %CaO, SiO2, Al2O3, Fe2O3 của cấu tử i có trong clinker.
|  | Đặt ai = LSF(2.8*Sik+1.18*Aik+0.65*Fik)-100*Cik | [5 empty] | (i = 1÷4)
|  | a1 |  | a2 |  | a3 |  | a4
|  | -7400.946 |  | 19329.9 |  | 10710.97 |  | 23725.29
Ta có phương trình
-7400.95x1+19329.90x2+10710.97x3=23725.29
Phương trình 2: Từ hệ số môđun alumin.
[6 empty] | MA = | 1.6
| => | ∑(MA*Fik-Aik)*xi = 0
| Đặt bi = (MA*Fik-Aik) |  |  |  |  | (i = 1÷4)
|  | b1 |  | b2 |  | b3 |  | b4
|  | -0.4013605 |  | -5.245007 |  | 80.74978 |  | -5.25394
| Ta có phương trình: |  |  | -0.40x1-5.25x2+ 80.75x3= -5.25
Phương trình 3: Từ hệ số môđun Silicat
[6 empty] | MS = | 2.4
| => | ∑[(MS(Aik+Fik)-Sik]*xi = 0
| Đặt ci = MS(Aik+Fik)-Sik |  |  |  | (c=1÷4)
|  | c1 |  | c2 |  | c3 |  | c4
|  | 0.6156463 |  | -6.246862 |  | 146.8374 |  | -66.32327
| Ta có phương trình |  |  | 0.62x1-6.25x2+ 146.84x3 = - 66.32
Phương trình 4: Tổng phần trăm các cấu tử.
|  | ∑xi = 100% |  | ↔ | x1+x2+x3+x4= 100%
Ta có hệ phương trình
|  |  |  | Đá vôi | Đất sét | Quặng sắt | Đá cao silic
|  |  |  | x1 | x2 | x3 | x4
|  |  | pt1 | -7400.946 | 19329.9 | 10710.97 | 23725.29 | 0
|  |  | pt2 | -0.4013605 | -5.245007 | 80.74978 | -5.25394 | 0
|  |  | pt3 | 0.6156463 | -6.246862 | 146.8374 | -66.32327 | 0
|  |  | pt4 | 1 | 1 | 1 | 1 | 100
72.15513
22.77889
2.035401
3.030587
LSF =
LSF = (100∗𝐶)/(2.8∗𝑆+1.18𝐴+0.65𝐹)
MA =
MA = 𝐴/𝐹
MS =
MS = 𝑆/(𝐴+𝐹)
MA =
MA = 𝐴/𝐹
MS =
MS = 𝑆/(𝐴+𝐹)
LSF =
LSF = (100∗∑𝐶𝑖𝑘∗𝑥𝑖)/(2.8∗∑𝑆𝑖𝑘∗𝑥𝑖+1.18∗∑𝐴𝑖𝑘∗𝑥𝑖+0.65∗∑𝐹𝑖𝑘∗𝑥𝑖)
MA =
MA = (∑𝐴𝑖𝑘∗𝑥𝑖)/(∑𝐹𝑖𝑘∗𝑥𝑖)
MS =
MS = (∑𝑆𝑖𝑘∗𝑥𝑖)/(∑𝐴𝑖𝑘∗𝑥𝑖+∑𝐹𝑖𝑘∗𝑥𝑖)

## Cân bằng vật chất
II. CÂN BẰNG VẬT CHẤT
1. Hệ số sử dụng thời gian của lò nung:
Thời gian ngừng lò trong năm:
Đại tu | Trung tu | Tiểu tu và sửa chữa đột xuất |  | Tổng
20 | 7 | 4 |  | 31
Hệ số sử dụng thời gian của lò nung:
K = | 0.9150685
2. Năng suất phân xưởng lò nung:
Năng suất yêu cầu của nhà máy: